## Лист1
Испытание полимерных шпатлёвки для внутренней отделки
Цель проведения испытаний | Оценочные испытания
Дата проведения испытаний | 2016-10-03
Место проведения испытаний (адрес объекта) | Верейская 41, стр.13
Наименование продукта | LOGGIA Flystuk готовая шпатлевка на виниловой основе (Италия)
№ партии
Дата выпуска
Испытания проводил (ФИО, должность) | Томашевский А.Е.
Условия проведения испытаний
Температура воздуха (пов-ти) при нанесении | С | 15
Слой наносимого материала | мм | 0.5, 2
Подготовка пов-ти | Нет | х
Грунтовка
Пооверхность для нанесения | ГКЛ | х
ГВЛ
Штукатурка
Бетон
Другое
Результаты тестирования
Показатель
Материал в упаковочной таре
Цвет | Белый | х
Серый
Желтый
Кремовый
Другое
Консистенция | Однородная | х
Присутствуют комки
Посторонние включения
Запах | Нет
| Незначительный | х
Резкий удушливый
Подвижность | Жидкий
| Подвижный | х
Малоподвижный
Жесткий
Нанесение на поверхность
Способ нанесения (при машинном указать: тип оборуд., р-р сопла, давление и т.д.) | Ручной | х
Машинный
Рабочее время готового материала | Достаточное | х
Короткое
Не оценивалось
Нанесение на поверхность | Требуется приложение усилий для надавливания на шпатель
Обычное
| Без усилий | х
Внешний вид нанесенного слоя | Присутствуют воздушные пузыри
| Равномерный и однородный | х
Разглаживание | Быстрое | х
Нормальное
Требуется многократное выравнивание
Применима для | Тонких слоев | х
| Средней толщины | х
| Формирования углов | х
| Заполнения трещин | х
Высыхание
После нанесения пов-ть сохнет | Долго
Быстро
| Замер не производился | х
Усадка во время высыхания | Сильная
Небольшая
Допустимая
| Прочее | неусадочная
После высыхания | Пов-ть гладкая | х
Шершавая
Сильно зернистая
Трещинообразование после высыхания | Сплошна, без трещин | х
Трещины при слое 1мм.
Трещины при слое 2мм.
Трещины при слое 3мм.
Отслоение от основания | Отсутствует | х
Присутствует
Цвет поверхности после высыхания | Нравится | х
В целом устраивает
Не нравится
Ошкуривание
Усилие при ошкуривании | Легкое | х
Среднее
Значительное
Отмарывание при ошкуривании | Присутствует
| Отсутствует | х
Незначительное
Воздействие шпатлевки на абразивный материал | Засаливает
Истиратет
Истирает средне
| Истирает экономно | х
После ошкуривания пов-ть | Ровная | х
Текструрная
Грунтовка первого слоя материала шпатлевки
Видоизменение шпатлевки (размывание) при нанесении грунтовки | Да
| Нет | х
Нанесение второго слоя
Второй слой | Наноситсся | х
Наноситсся после грунтовки предыдущего слоя
Нет
Заделка стыков ГКЛ
Заполнение стыка и приклейка армировочной ленты Sheetrock | Применима | х
Не применима
Заключение:
1. | Многофункциональный материал с возможностью выполнения различного вида работ (выравнивание пов-ти, заделка трещин, швов, декорирование поверхности-фактурное нанесение и др.).
2. | Позволяет работать на разных основаниях: гипсокартон, дерево, оштукатуренные поверхности
3. | Очень удобен в работе
4. | Не требует специализированной подготовки поверхности
5. | Продолжительное открытое время (сохраняет подвижность) даже на не грунтованной поверхности
6. | Очень удобен в работе (минимальное усилие при нанесении, не стекает с инструмента, быстрое разглаживание)
7. | Не требует специализированной подготовки поверхности
8. | В колерованном виде может быть финишным