## Лист1
ООО «ТД Керамика»
115088, г.Москва, ул.Угрешская, д.2, стр.22, 2 эт, ком. 03
ИНН/КПП 7721286408/772101001
р/с 407 028 107 001 380 000 820 38 в ПАО «Сбербанк России» (ОАО) г. Москва БИК 044525225 к/с 30101810400000000225
ТЕЛЕФОН : 8-977-864-41-77;8(495)649-87-23, 8(495)649-86-04
Наименование | Назначение |  | Расход смеси: | Упак., кг | На поддоне | Цена
Теплоизоляционный кладочный раствор
TermoMIX 3025/3125 | Теплоизоляционный кладочный рас-р, применяется для кладки из поризованных блоков (Коэффициент теплопроводности – 0,20 Вт/м°С). Выход раствора: 25-28 литр./ мешок |  | 51 блок 2 - 2,2 кг | 25 | 40 | 220
44 блок 1,7- 1,9 кг
38 блок 1,5– 1,6 кг
25 блок 1,5– 1,6 кг
12 блок 0,9 – 1 кг
TermoMIX effectiv 3020/3120 | Теплоизоляционный кладочный рас-р, применяется для кладки из поризованных блоков. (Коэффициент теплопроводности – 0,18 Вт/м°С). Выход раствора: 28-30 литр./ мешок |  | 51 блок 1,5- 1,6 кг | 20 | 50 | 240
44 блок 1,3- 1,4 кг
38 блок 1,1– 1,2 кг
25 блок 1,1– 1,2 кг
12 блок 0,7– 0,8 кг
Цветные кладочные растворы
ColorMIX PS Артикул серии перед цветом | Цветные кладочные растворы | 0010/1010 супер-белая | Расход смеси: | 50 | 30 | 430
|  | 0020/1020 белая |  |  |  | 325
| «ColorMIX PS», применяются для кладки кирпича с водопоглощением от 5 до 12 %. | 0040/1040 бежевая | Тип кирпича/ кг |  |  | 330
|  | 0045/1045 кремово-бежевая | NF 240x115x71 0,8-1
|  | 0048/1048 кремово-желтая | DF 240x115x52 0,7-0,9
|  | 0050/1050 кремовая | RF 240x115x61 0,7-0,9 |  |  | 340
|  | 0055/1055 светло-коричневая | 3DF 240x175x113 1,3-1,6 |  |  | 375
|  | 0030/1030 серая |  |  |  | 280
|  | 0035/1035 темно-серая |  |  |  | 355
|  | 0060/1060 коричневая |  |  |  | 400
|  | 0070/1070 шоколадная |  |  |  | 440
|  | 0080/1080 черная |  |  |  | 510
ColorMIX PV Артикул серии перед цветом | Цветные кладочные растворы | 0110/1110 супер-белая | Расход смеси: | 50 | 30 | 475
|  | 0120/1120 белая | Тип кирпича/ кг |  |  | 410
| «ColorMIX PV», применяются для кладки кирпича с водопоглощением от 5 до 15 %. | 0140/1140 бежевая | NF 240x115x71 0,8-1 |  |  | 430
|  | 0145/1145 кремово-бежевая | DF 240x115x52 0,7-0,9
|  | 0148/1148 кремово-желтая | 2DF 240x115x113 0,9-1,1
|  | 0150/1150 кремовая | 3DF 240x175x113 1,3-1,6 |  |  | 445
0155/1155 светло-коричневая
|  | 0130/1130 серая |  |  |  | 330
|  | 0135/1135 темно-серая |  |  |  | 420
|  | 0160/1160 коричневая |  |  |  | 445
|  | 0170/1170 шоколадная |  |  |  | 480
|  | 0180/1180 черная |  |  |  | 560
ColorMIX PN Артикул серии перед цветом | Цветные кладочные растворы | 0210/1210 супер-белая | Расход смеси: | 50 | 30 | 485
|  | 0220/1220 белая | Тип кирпича/ кг |  |  | 425
| «ColorMIX PN», применяются для кладки кирпича с водопоглощением до 5 %. | 0240/1240 бежевая | NF 240x115x71 0,8-1 |  |  | 440
|  | 0245/1245 кремово-бежевая | DF 240x115x52 0,7-0,9
|  | 0248/1248 кремово-желтая | 2DF 240x115x113 0,9-1,1
|  | 0250/1250 кремовая | 3DF 240x175x113 1,3-1,6 |  |  | 460
|  | 0255/1255 светло-коричневая |  |  |  | 465
|  | 0230/1230 серая |  |  |  | 350
|  | 0235/1235 темно-серая |  |  |  | 440
|  | 0260/1260 коричневая |  |  |  | 465
|  | 0270/1270 шоколадная |  |  |  | 495
|  | 0280/1280 черная |  |  |  | 570
Цветные затирки
DecoMIX PZ Артикул серии перед цветом | Декоративные затирочные смеси для натурального и искусственного камня, облицовочной плитки и термопанелей. Толщина шва до 30 мм. | 0701/ 1701 серая | Расход смеси: 2-6 кг/кв.м в зависимости от геометрии шва и формата облицовочного материала | 25 | 48 | 435
|  | 0702/ 1702 белая |  |  |  | 465
0703/1703 темно-серая
0704/1704 бежевая
0705/1705 горчичная
0706/1706 медная
0706/1706 кирпичная
0707/1707 кремовая
0708/1708 светло-коричневая
0709/1709 коричневая
|  | 0710/1710 шоколадная |  |  |  | 515
0711/1711 черная
Клеевые смеси Pro-Smesi KS
Economy 9009 | клей плиточный для внутренних работ |  | Расход на 1 м2 слой 1 мм 1,5-1,6 кг | 25 | 50 | 135
Standart 9011 | Водостойкая клеевая смесь для укладки на пол и стены всех видов керамической плитки. Для наружных и внутренних работ. Удерживаемый вес плитки – не менее 70 кг/м2 . |  | Расход смеси: 3,5-5 кг/кв.м При использовании зубчатого шпателя 6х6 мм | 25 | 48 | 146
Granit 9018 | Водостойкая, усиленная клеевая смесь для укладки плит из керамогранита, мрамора и композитного камня. Для наружных и внутренних работ. Удерживаемый вес плитки – не менее 100 кг/м2. |  |  | 25 | 48 | 215
Extra 9012 | Водостойкая, усиленная, беспылевая клеевая смесь для укладки тяжелой плитки больших размеров, натурального или искусственного камня. Для наружных и внутренних работ. Удерживаемый вес плитки – не менее 100 кг/м2. |  |  | 25 | 48 | 257
Extra white 9017 | БЕЛАЯ, водостойкая, усиленная клеевая смесь для укладки всех видов керамической плитки, мрамора, натурального или искусственного камня. Для наружных и внутренних работ. Удерживаемый вес плитки – не менее 100 кг/м2. |  | Расход смеси: 3,5-4 кг/кв.м | 25 | 48 | 380
Fasad 9019 | Усиленная, трещиностойкая штукатурно-клеевая смесь для приклеивания теплоизоляционных плит и создания армирующего слоя. |  | Расход смеси: 1,5-1,6 кг/кв.м при слое 1 мм | 25 | 48 | 222
Block 25 9025 | Специальная клеевая смесь для тонкослойной кладки блоков и плит из ячеистого бетона, газосиликата и газобетона (пенобетона). (Расход рассчитан для формы блока 600х200х300) |  | Расход смеси: 8-9 кг/кв.м при слое 5 мм | 25 | 48 | 152
Block 40 9040 |  |  |  | 40 | 40 | 217
Штукатурные смеси
Stratum 9021 | Цементно-известковая штукатурка, повышенной адгезии, для выравнивания стен из кирпича и бетона. Для наружных и внутренних работ. Для ручного или машинного нанесения. |  | Расход смеси: 15-16 кг/кв.м при слое 10 мм | 25 | 48 | 165
Stratum-M 9022 |  |  |  |  | 48 | 157
StratumTerm 9027 | Легкая перлитовая цементно-известковая штукатурка для выравнивания стен из кирпича и бетона. Для наружных и внутренних работ. Для ручного нанесения. |  | Расход смеси: 11-12 кг/кв.м при слое 10 мм | 20 | 40 | 187
GypsoTerm 9023 | Легкая перлитовая гипсовая штукатурка для выравнивания стен и потолков внутри помещений с нормальной влажностью. Для ручного нанесения. |  | Расход смеси: 9-10 кг/кв.м при слое 10 мм | 25 | 40 | 230
Gypsus 9025 | Пластичная, трещиноустойчивая гипсовая штукатурка для выравнивания стен и потолков. Для ручного или машинного нанесения. |  | Расход смеси: 9-11 кг/кв.м при слое 10 мм | 30 | 40 | 233
Gypsus-M 9024 |  |  |  |  | 40 | 236
Gypsus Simple 9026 | с использованием легкого наполнителя, применяется для выравнивания стен из бетона, газобетона, кирпича |  | Расход смеси: 9-10 кг/кв.м при слое 10 мм | 30 | 40 | 215
Шпатлевочные смеси Pro-Smesi HC
Finish 9050 | Атмосферостойкая СЕРАЯ цементная шпатлевка для финишной отделки стен и потолков. Для внутренних и наружных работ, в сухих и влажных помещениях. |  | Расход смеси: 1,5-1,7 кг/кв.м при слое 1 мм | 25 | 48 | 267
Finish white 9052 | Атмосферостойкая БЕЛАЯ цементная шпатлевка для финишной отделки стен и потолков. Для внутренних и наружных работ, в сухих и влажных помещениях. |  | Расход смеси: 0,9-1,1 кг/кв.м при слое 1 мм | 20 | 48 | 300
Polimerus 9055 | СУПЕР-БЕЛАЯ, трещиноустойчивая полимерная шпатлевка для финишной отделки стен и потолков. Для внутренних работ в сухих помещениях. |  | Расход смеси: 1,1-1,2 кг/кв.м при слое 1 мм | 20 | 48 | 273
Смеси для выравнивания пола Pro-Smesi NP
Screed 9031 | Быстротвердеющая безусадочная цементная стяжка для базового выравнивания полов. Рекомендуемая толщина слоя от 10 до 80 мм. Пешее хождение через 8 часов. Для внутренних и наружных работ. |  | Расход смеси: 18-20 кг/кв.м при слое 10 мм | 25 | 48 | 149
Floor 9032 | Быстротвердеющий, безусадочный наливной пол для финишного выравнивания внутри помещений. Рекомендуемая толщина слоя от 2 до 100 мм. Пешее хождение возможно через 4 часа. |  | Расход смеси: 15-16 кг/кв.м при слое 10 мм | 24 | 48 | 251
Грунтовка
ProSmesi универсальная 9001 | Для внутренних и наружных работ (с добавлением антисептика). Пожаровзрывобезопасная, влагостойкая, не содержит растворителей |  | Расход: 100-150 мл/1 кв.м | 10 л | 48 | 208
ProSmesi глубокого проникновения 9002 | Высокая клеевая и проникающая способность. Для внутренних и наружных работ (с добавлением антисептика). Пожаровзрывобезопасная, влагостойкая, не содержит растворителей |  | Расход: 100-150 мл/1 кв.м | 10 л | 48 | 234
ProSmesi бетон контакт 9003 | Для гладкошлифованных бетонных массивов, с визуальным индикатором обработанной поверхности. Для внутр-их и наружных работ (с добавлением антисептика). Пожаро-взрывобезопасная, влагостойкая, не содержит растворителей |  | Расход: 250-300 гр/1 куб.м | 20 | 27 | 900
|  |  |  | 6 | 60 | 350
Смеси низкой модификации
ProSmesi М-150 | Для выравнивания поверхностей по любым основаниям, рекомендуется применять в местах с повышенной влажностью |  | Расход смеси: 15-16 кг/кв.м при слое 10 мм | 50 | 30 | 122
ProSmesi М-300 | Применяется как мелкозерн. бетон для заливки фундаментов, изготовлениния высокопрочных бетонных стяжек |  |  | 50 | 30 | 146