## Проф.Праймеры
ПРАЙС-ЛИСТ от 07.08.2017 г.
ООО "ТехноНИКОЛЬ-Строительные Системы" 140204, Московская обл., г.Воскресенск, Промплощадка, 5В Тел./факс: +7 (49644) 48-999 sales@vsk.tn.ru www.tn.ru
Марка материала | Ед. изм. | Упаковка | Код товара ЕКН | Стоимость за ед.изм. руб. с НДС | Область применения | Технические характеристики
№ 01 Праймер битумный | шт | 20л (16кг) | 352606 | 2109.29 | Подготовка (огрунтовка) оснований перед устройством мастичной гидроизоляции, а также перед укладкой наплавляемых, самоклеящихся кровельных и гидроизоляционных материалов. | Массовая доля летучих веществ 45-55%, Время высыхания при 20°С – 12 часов., РАСХОД 0,25-0,35 л/м²
| шт | 10л (8кг) | 352607 | 1305.1
№ 01 Праймер битумный (концентрат) | шт | 20л (18кг) | 352609 | 2170.13 | Область применения аналогична битумному праймеру. Перед применением, концентрат необходимо развести в пропорции 1:1 сольвентом, керосином. | Массовая доля летучих веществ 35-40%, Время высыхания при 20°С – 12 часов, РАСХОД 0,25-0,35 л/м²
№03 Праймер битумно-полимерный | шт | 20л (16кг) | 352612 | 3314.2 | Обработка стальной ортотропной плиты мостовых сооружений, а также железобетонных плит проезжей части мостовых сооружений перед укладкой гидроизоляционного слоя. | Массовая доля летучих веществ 70-75%, Время высыхания при 20°С - 10 минут, РАСХОД 0,2-0,3 л/м²
№04 Праймер битумный эмульсионный | шт | 20л (18кг) | 432197 | 1337.68 | Подготовка (огрунтовка) оснований перед устройством мастичной гидроизоляции, а также перед укладкой наплавляемых, самоклеящихся кровельных и гидроизоляционных материалов. Подходит для работы внутри жилых помещений. | Массовая доля летучих веществ 60-75%, Время высыхания при 20°С – 1 час, РАСХОД 0,25-0,35 л/м²

## Проф.Мастика
ПРАЙС-ЛИСТ от 07.08.2017 г.
ООО "ТехноНИКОЛЬ-Строительные Системы" 140204, Московская обл., г.Воскресенск, Промплощадка, 5В Тел./факс: +7 (49644) 48-999 sales@vsk.tn.ru www.tn.ru
Марка материала | Ед. изм. | Упаковка | Код товара ЕКН | Стоимость за ед.изм. руб. с НДС | Область применения | Технические характеристики
№ 21 Мастика кровельная (Техномаст) | кг | 20 кг (метал. ведро) | 224517 | 172.73 | 1. Устройство мастичных и ремонт всех видов кровель. 2. Гидроизоляционная защита строительных конструкций (фундаментов, подвалов, свай и др.) 3. Антикоррозионная защита металлических поверхностей. | Прочность сцепления с бетоном 0,6 МПа, с металлом 0,9 МПа; Гибкость на брусе R=5 мм, не выше -35°C; теплостойкость +110 °C РАСХОД для устройства мастичной кровли : 3,8–5,7 кг/м²; для устройства гидроизоляции : 2,5–3,5 кг/м².
| кг | 10 кг (метал. ведро) | 224516 | 200.49
| кг | 3 кг (метал. ведро) | 224515 | 224.92
№ 20 Мастика битумно-резиновая ТЕХНОНИКОЛЬ | кг | 20 кг (метал. ведро) | 399278 | 127.67 | 1. Устройство мастичных и ремонт всех видов кровель. 2. Гидроизоляционная защита строительных конструкций (фундаментов, подвалов, свай и др.) 3. Антикоррозионная защита металлических поверхностей. | Прочность сцепления с бетоном 0,1 МПа, с металлом 0,1 МПа; Гибкость на брусе R=5 мм, не выше -15 °C; теплостойкость +100°C РАСХОД для устройства мастичной кровли : 3,8–5,7 кг/м²; для устройства гидроизоляции : 2,5–3,5 кг/м²
№ 22 Мастика приклеивающая (Вишера) | кг | 20 кг (метал. ведро) | 224523 | 145.31 | Приклеивание рулонных битумных и битумно-полимерных материалов к бетонным и металлическим поверхностям. | Прочность сцепления с бетоном 0,6 МПа, с металлом 0,45 МПа; Теплостойкость +950C РАСХОД 0,8-1,8 кг/м2
№ 23 Мастика для гибкой черепицы (Фиксер) | кг | 12 кг (метал. ведро) | 224511 | 204.28 | Проклеивание швов гибкой черепицы ШИНГЛАС и др. Приклеивание материалов на битумной основе к кирпичным, бетонным, металлическим, деревянным, керамическим поверхностям. | Прочность сцепления с бетоном 0,5 МПа, с металлом 0,8 МПа; Теплостойкость +110°C РАСХОД зависит от типа выполняемых работ
| кг | 3,6 кг (метал. ведро) | 224513 | 229.02
| шт | 310 мл (картридж) | 352613 | 160.13
№ 24 Мастика гидроизоляционная (МГТН) | кг | 20 кг (метал. ведро) | 224507 | 108.61 | Гидроизоляционная защита строительных конструкций (фундаментов, подвалов и других объектов, заглубляемых в землю или контактирующих с влажной средой). | Прочность сцепления с бетоном 0,1 МПа, с металлом 0,1 МПа; Гибкость на брусе R=5 мм, не выше -5 °C, теплостойкость +80°C. РАСХОД для устройства гидроизоляции : 2,5–3,5 кг/м².
| кг | 10 кг (метал. ведро) | 224506 | 140.97
| кг | 3 кг (метал. ведро) | 224505 | 172.91
№ 25 Лак битумный | шт | 20 л (18кг) (метал. ведро) | 352614 | 2761.37 | Для защиты металлических изделий и конструкций от коррозии, для приготовления антисептических составов, для изготовления алюминиевой краски. | Массовая доля нелетучих веществ 45-55%, время высыхания при 20°С – 12 часов РАСХОД : 0,2–0,3 л/м².
№ 31 Мастика кровельная эмульсионная | кг | 20 л (18кг) (метал. ведро) | 432199 | 103.55 | 1. Устройство гидроизоляции внутренних помещений (ванные комнаты, туалеты, кухни, балконы). 2. Устройство мастичных и ремонт всех видов кровель. 3. Гидроизоляционная защита строительных конструкций (фундаментов, подвалов и др.) | Прочность сцепления с бетоном 0,45 МПа, Гибкость на брусе R=5 мм, не выше -15 °C, теплостойкость +95°C РАСХОД для устройства мастичной кровли : 3,8–5,7 кг/м²; для устройства гидроизоляции : 2,5–3,5 кг/м².
Мастика Битумная Изоляционная | шт | 16 кг (метал. ведро) | 352304 | 745.15 | Предназначена для гидроизоляции бетонных конструкций, заглубляемых в грунт. | Гибкость на брусе R=10 мм, не выше -40C РАСХОД 2-4 кг/м²
|  | 12 кг (метал. ведро) | 398885 | 628.39
№ 27 Мастика приклеивающая | кг | 22 кг (метал. ведро) | 351220 | 100.53 | Приклеивание плит пенополистирола и XPS к битумным, бетонным, металлическим и деревянным поверхностям в системах изоляции фундаментов. | Прочность сцепления с бетоном 0,1 МПа, с металлом 0,1 МПа; Массовая доля нелетучих веществ 80-90%, теплостойкость +90C РАСХОД для устройства гидроизоляции : 0,5–1,0 кг/м2.
| кг | 12 кг (метал. ведро) | 353153 | 113.35
№ 57 Мастика защитная алюминиевая | кг | 20 кг (метал. ведро) | 352976 | 327.62 | Устройство и восстановление защитного слоя на битумных, битумно-полимерных, мастичных и рулонных кровлях, защита металлических поверхностей от коррозии. | Прочность сцепления с бетоном 0,3 МПа, с металлом 0,3 МПа; Массовая доля нелетучих веществ 50%, теплостойкость +100°C РАСХОД: 0,4–0,6 кг/м²
№ 33 Мастика битумно-латексная | кг | 200 кг (метал. бочка) | 358576 | 200.36 | 1.Устройство мастичных кровель. 2.Гидроизоляционная защита строительных конструкций (фундаментов, подвалов и др.) 3. Устройство гидроизоляции внутренних помещений (ванные комнаты, туалеты, кухни, балконы). | Прочность сцепления с бетоном 0,6 МПа, Гибкость на брусе R=5 мм, не выше -25°C, теплостойкость +140°C РАСХОД для устройства мастичной кровли: 4,5–5,5 кг/м²; для устройства гидроизоляции : 3,5–4,5 кг/м².
Клей для Рубероида | шт | 10 кг (метал. ведро) | 421030 | 780.99 | Клей предназначен специально для приклеивания рубероида марок РКП, РПП, РКК, а также рулонных материалов с защитным покрытием приклеиваемого слоя из песка) к бетонным, цементно-песчаным и другим поверхностям. Так же клей применяется для склеивания нахлестов данных рулонных материалов. | Прочность сцепления с бетоном 0,4 МПа Прочность на сдвиг клеевого соединения, не менее 0,7 кН/м., РАСХОД 1,5-2 кг/м²

## ISOBOX
ПРАЙС-ЛИСТ от 07.08.2017 г.
ООО "ТехноНИКОЛЬ-Строительные Системы" 140204, Московская обл., г.Воскресенск, Промплощадка, 5В Тел./факс: +7 (49644) 48-999 sales@vsk.tn.ru www.tn.ru
Марка материала | Ед. изм. | Упаковка | Код товара ЕКН | Стоимость за ед.изм. руб. с НДС | Область применения
ISOBOX Праймер битумный | кг | 18 кг | 487106 | 65.19 | Подготовка (огрунтовка) оснований перед устройством мастичной гидроизоляции, а также перед укладкой наплавляемых, самоклеящихся кровельных и гидроизоляционных материалов.
ISOBOX Мастика гидроизоляционная | кг | 22 кг | 487107 | 52.15 | Гидроизоляционная защита строительных конструкций (фундаментов, подвалов и других объектов, заглубляемых в землю или контактирующих с влажной средой).
ISOBOX Мастика кровельная | кг | 22 кг | 487108 | 70.86 | 1. Устройство мастичных и ремонт всех видов кровель. 2. Гидроизоляционная защита строительных конструкций (фундаментов, подвалов, свай и др.)

## Империал
ПРАЙС-ЛИСТ от 07.08.2017 г.
ООО "ТехноНИКОЛЬ-Строительные Системы" 140204, Московская обл., г.Воскресенск, Промплощадка, 5В Тел./факс: +7 (49644) 48-999 sales@vsk.tn.ru www.tn.ru
Марка материала | Ед. изм. | Упаковка | Код товара ЕКН | Стоимость за ед.изм. руб. с НДС | Область применения
Праймер битумный ИМПЕРИАЛ | шт | 13 л | 495036 | 790.23 | Праймер предназначен для надежного сцепления гидроизоляционных материалов с основанием. Применяется как с рулонными битумными материалами, так и с обмазочной гидроизоляцией.
Мастика битумная изоляционная ИМПЕРИАЛ | шт | 13 л | 495037 | 580.61 | Мастика МБИ предназначена для гидроизоляции бетонных и деревянных конструкций, заглубляемых в грунт. НЕОТВЕРЖДАЕМАЯ
Мастика битумная универсальная ИМПЕРИАЛ | шт | 13 л | 495038 | 850.58 | Мастика МБУ предназначена для обмазочной гидроизоляции конструкций, заглубляемых в землю и контактирующих с влажной средой: фундаментов, свай и т. п.

## AquaMast
ПРАЙС-ЛИСТ от 07.08.2017 г.
ООО "ТехноНИКОЛЬ-Строительные Системы" 140204, Московская обл., г.Воскресенск, Промплощадка, 5В Тел./факс: +7 (49644) 48-999 sales@vsk.tn.ru www.tn.ru
Марка материала | Ед. изм. | Упаковка | Код товара ЕКН | Стоимость за ед.изм. руб. с НДС | Область применения
AquaMast праймер | шт. | 16 кг | 393540 | 1510.86 | Предназначен для подготовки основания перед укладкой гидроизоляции. Прекрасно сочетается с мастиками на основе битума и рулонными битумными наплавляемыми материалами. Средний расход 0,3 кг/м².
| шт. | 8 кг | 393542 | 1053.98
| шт. | 2,4 кг | 420930 | 303.87
AquaMast для фундамента | шт. | 18 кг | 393547 | 1491.41 | Предназначена для обмазочной гидроизоляции фундаментов и полов, а также может использоваться в качестве защиты бетонных и деревянных конструкции от негативного воздействия воды. Средний расход 1 кг/м².
| шт. | 10 кг | 393548 | 1079.05
| шт. | 3 кг | 420915 | 303.87
AquaMast для кровли | шт. | 18 кг | 393554 | 1590.75 | Предназначена устройства и ремонта кровель. После высыхания образует прочное гидроизоляционное покрытие, с широким диапазоном температур эксплуатации. Средний расход 3,3-4,3 кг/м²
| шт. | 10 кг | 393557 | 1129.43
| шт. | 3 кг | 420918 | 324
AquaMast ремонт и приклейка | шт. | 18 кг | 393559 | 1615.58 | Надежно приклеивает, а также устраняет мелкие дефекты на кровле, без проведения капитального ремонта. Используется для приклеивания битумной черепицы и рулонных материалов. Средний расход 0,8-1,8 кг/м²
| шт. | 10 кг | 393560 | 1104.13
| шт. | 3 кг | 420925 | 303.87
AquaMast антикоррозионная | шт. | 8 кг | 393563 | 1522.98 | Защищает от коррозии и продлевает срок службы металлических поверхностей, в том числе заглубляемых в землю труб и баков. Средний расход: 0,4 кг/м²
| шт. | 2,4 кг | 420914 | 459.46

## Герметики
ПРАЙС-ЛИСТ от 07.08.2017 г.
ООО "ТехноНИКОЛЬ-Строительные Системы" 140204, Московская обл., г.Воскресенск, Промплощадка, 5В Тел./факс: +7 (49644) 48-999 sales@vsk.tn.ru www.tn.ru
Марка материала | Ед. изм. | Упаковка | Код товара ЕКН | Стоимость за ед.изм. руб. с НДС | Область применения | технические характеристики
№ 45 Герметик бутил каучуковый | кг | 16 кг (метал. ведро), белый | 395727 | 200.28 | Предназначен для герметизации наружных поверхностей, швов и стыков строительных конструкций жилых, общественных, производственных зданий и сооружений. | Прочность сцепления с бетоном 0,2 МПа, Массовая доля нелетучих веществ 40-50% РАСХОД зависит от ширины и глубины шва
| кг | 8 кг (метал. ведро), белый | 395725 | 219.35
| кг | 16 кг (метал. ведро), серый | 395728 | 195.51
| кг | 8 кг (метал. ведро), серый | 395726 | 214.58
2К Полиуретановый герметик | кг | 12 кг (пласт.. ведро), серый | 456429 | 181.3 | Герметизация межпанельных стыков, щелей, трещин при строительстве и ремонте всех типов зданий и сооружений гражданского и промышленного назначения. | Относительное удлинение на образцах-швах 300%, Максимальная деформативность швов до 25%; Срок службы 15 лет. РАСХОД зависит от ширины и глубины шва
|  | 12 кг (пласт.. ведро), белый | 432545 | 181.3